## Feuil1
Matériaux |  | Propriétés physiques | Propriétés mécaniques | [5 empty] | Propriétés thermiques
|  | Masse volumique (g/cm^3) | Dureté (Mohs) | Module d'Young (Gpa) | Résistance à la traction (Mpa) | Résistance à la chaleur | Qualité visuelle | Elongation à la rupture | Point de fusion (°C)
Céramiques
Carbure de silicium |  | 3.2 | 9 |  | 610 |  |  |  | 2500
Nitrure d'aluminium |  | 3.26 | 7 | 318 | 300 |  |  |  | 2200
Sable
Béton |  | 2450
Bois/Pierre |  | 400-1000 |  | 0.01 | 2.5
Marbre
Nylons
Nylon 618
Nylon 645
Filament PETT
Organiques
Tissus biologiques
Cires
Matières alimentaires
Métaux
Acier inoxydable |  | 7800 |  | 210 | 440-640
Acier maraging |  | 8.1 | [6 empty] | 1430-1460
Aluminium |  | 2700 |  | 67.5 | 30
Bronze |  | 8800 |  | 106 | 126
Fonte |  | 7250
Plexiglass
Cuivre |  | 8930 |  | 100 | 40
Alliages
Inconel
Monel
Uranus
Hastelloy
Plastiques
PLA
ABS
PET
TPU
PC
Machines de tournage (turning)
Matériaux |  | Dureté (indicatif) Brinell | vitesse de coupe (matériau de coupe : HSS) | vitesse d'avance | vitesse de rotation | traitements thermiques
Aciers au carbone
| 1212,1213,1215 | 100-150/150-200 | 150-160
| 1108,1109,1115, 1117, 1118, 1120, 1126, 1211 | 100-150/150-200 | 130-120
| 1132, 1137, 1139, 1140, 1144, 1146, 1151 | 175-225/275-325/325-375/375-425 | 120/75/50/40
| 11L17, 11L18, 12L13, 12L14 | 100-150/150-200/200-250 | 140/145/110
| 1006, 1008, 1009, 1010, 1012, | 100-125/125-175/175-225/225-275 | 120/110/90/70
1015, 1016, 1017, 1018, 1019, 1020, 1021, 1022,
1023, 1024, 1025, 1026, 1513, 1514
| 1027, 1030, 1033, | 125-175/175-225/225-275/275-2
1035, 1036, 1037, 1038, 1039, 1040, 1041, 1042,
1043, 1045, 1046, 1048, 1049, 1050, 1052, 1524,
1526, 1527, 1541
Acier inoxydable
Acier < 60 kg/mm2
Acier > 60 kg/mm2
Inox
Laiton/Bronze
Alliage d'aluminium
Fonte
Alliage nickel
carbures revêtus (GC) ;
carbures non revêtus (C) ;
cermets (CT) ;
céramiques (CC) ;
nitrures de bore cubiques
diamants polycristallins
Machines de fraisage

## Feuil2
http://guillaume.speurt.free.fr/telechargements/Materiaux/MAT%20-%20Les%20aciers.pdf
ACIERS NON ALLIES
Vc | 100
Si H ↘
Si Rm ↗
ACIERS FAIBLEMENT ALLIES
Vc
Si H ↘
Si Rm ↗
ACIERS FORTEMENT ALLIES
Vc
Si H ↘
Si Rm ↗
ACIERS INOXYDABLES |  | CC 10, CC 20, CC 35, CC 45, XC 10, XC 12, XC 18
Vc |  | XC 25, XC 32, XC 38, XC 42, XC 48, XC 50, XC 55
Si H ↘ |  |  | XC 65, XC 80, XC 100
Si Rm ↗
FONTES
Vc
Si H ↘
Si Rm ↗
ACIERS TREMPES
Vc
Si H ↘
Si Rm ↗
ALUMINIUM
Vc
Si H ↘
Si Rm ↗
ALLIAGES REFRACTAIRES

## Fraisage
Matière Pièce : Aciers Non Alliés |  |  | Opération : Surfaçage En Bout | [10 empty] | Matière Outil
Désignation | Etat | Resistance R (N/mm²) | Avance par dent fz (mm) | [8 empty] | Vitesse de Coupe (m/mm) | Vitesse d'Avance (mm/mn) | ACIER RAPIDE
Aciers de Construction d'usage général | Brut de laminage ou Recuit ou Normalisé | 330 à 500 | Diamètre Fraise (mm) | 32 | 40 | 50 | 63 | 80 | 100 | 125 | 160
A 33, A34, E24, E24 (A 37), E 26 (A 42), E 30 ( A 47), E 36, A 50, A 60, A 70 |  |  |  | Nombre de dents
|  |  | Profondeur de passe (mm) | 6 | 7 | 8 | 8 | 9 | 10 | 12 | 14
|  |  | 2 | 0.11 | 0.12 | 0.14 | 0.16 | 0.18 | 0.22 | 0.25 | 0.28 | 29 | 190 à 220
|  |  | 4 | 0.08 | 0.09 | 0.11 | 0.12 | 0.14 | 0.16 | 0.18 | 0.22 | 29 | 140 à 180
|  |  | 6 | 0.07 | 0.08 | 0.09 | 0.11 | 0.12 | 0.14 | 0.16 | 0.18 | 29 | 120 à 150
|  |  | 8 |  |  | 0.08 | 0.09 | 0.11 | 0.12 | 0.14 | 0.16 | 29 | 120 à 130
Aciers Spéciaux pour traitement thermique
CC 10, CC 20, XC 10, XC 12, XC 18, XC 25, XC 32, XC 38, XC 42, CC 35, CC 45, XC 48, XC 50, XC 55, XC 65, XC 80, XC 100 | Brut de laminage ou Recuit ou Normalisé | 500 à 750 | Diamètre Fraise (mm) | 32 | 40 | 50 | 63 | 80 | 100 | 125 | 160
Nombre de dents
|  |  | Profondeur de passe (mm) | 6 | 7 | 8 | 8 | 9 | 10 | 12 | 14
|  |  | 2 | 0.1 | 0.11 | 0.13 | 0.15 | 0.17 | 0.2 | 0.22 | 0.25 | 29 | 170 à 200
|  |  | 4 | 0.07 | 0.08 | 0.1 | 0.11 | 0.13 | 0.15 | 0.17 | 0.2 | 29 | 120 à 160
|  |  | 6 | 0.06 | 0.07 | 0.08 | 0.09 | 0.11 | 0.12 | 0.14 | 0.16 | 29 | 100 à 130
|  |  | 8 |  |  | 0.07 | 0.08 | 0.1 | 0.11 | 0.13 | 0.15 | 29 | 100 à 120
| Trempé et Revenu | 550 à 750 | Diamètre Fraise (mm) | 32 | 40 | 50 | 63 | 80 | 100 | 125 | 160
Nombre de dents
|  |  | Profondeur de passe (mm) | 6 | 7 | 8 | 8 | 9 | 10 | 12 | 14
|  |  | 2 | 0.09 | 0.1 | 0.11 | 0.13 | 0.15 | 0.17 | 0.2 | 0.22 | 24 | 130 à 140
|  |  | 4 | 0.06 | 0.07 | 0.08 | 0.1 | 0.11 | 0.13 | 0.15 | 0.17 | 24 | 85 à 110
|  |  | 6 | 0.05 | 0.06 | 0.07 | 0.08 | 0.1 | 0.11 | 0.12 | 0.14 | 24 | 70 à 90
|  |  | 8 |  |  | 0.06 | 0.07 | 0.08 | 0.1 | 0.11 | 0.13 | 24 | 75 à 90
| Trempé et Revenu | 750 à 950 | Diamètre Fraise (mm) | 32 | 40 | 50 | 63 | 80 | 100 | 125 | 160
Nombre de dents
|  |  | Profondeur de passe (mm) | 6 | 7 | 8 | 8 | 9 | 10 | 12 | 14
|  |  | 2 | 0.07 | 0.08 | 0.09 | 0.1 | 0.12 | 0.13 | 0.15 | 0.18 | 20 | 80 à 100
|  |  | 4 | 0.05 | 0.06 | 0.07 | 0.08 | 0.09 | 0.1 | 0.11 | 0.13 | 20 | 60 à 70
|  |  | 6 |  |  | 0.06 | 0.06 | 0.07 | 0.09 | 0.1 | 0.11 | 20 | 60
|  |  | 8 |  |  |  |  | 0.07 | 0.08 | 0.09 | 0.1 | 20 | 50 à 55
| Trempé et Revenu | 950 à 1200 | Diamètre Fraise (mm) | 32 | 40 | 50 | 63 | 80 | 100 | 125 | 160
Nombre de dents
|  |  | Profondeur de passe (mm) | 7 | 8 | 9 | 10 | 12 | 14 | 16 | 18
|  |  | 2 | 0.05 | 0.06 | 0.06 | 0.07 | 0.08 | 0.1 | 0.11 | 0.13 | 18 | 60 à 80
|  |  | 4 | 0.04 | 0.04 | 0.05 | 0.08 | 0.06 | 0.07 | 0.08 | 0.1 | 18 | 50 à 65
|  |  | 6 |  |  | 0.04 | 0.06 | 0.05 | 0.06 | 0.07 | 0.08 | 18 | 40 à 50
|  |  | 8 |  |  |  |  | 0.05 | 0.06 | 0.06 | 0.07 | 18 | 45
Désignation | Etat | Resistance R (N/mm²) | Avance par dent fz (mm) | [8 empty] | Vitesse de Coupe (m/mm) | Vitesse d'Avance (mm/mn) | Matière Outil
Aciers de Construction d'usage général | Brut de laminage ou Recuit ou Normalisé | 330 à 500 | Diamètre Fraise (mm) | 63 | 80 | 100 | 125 | 160 | 200 | 250 | 315 |  |  | CARBURE
A 33, A34, E24, E24 (A 37), E 26 (A 42), E 30 ( A 47), E 36, A 50, A 60, A 70 |  |  |  | Nombre de dents
|  |  | Profondeur de passe (mm) | 5 | 6 | 7 | 8 | 10 | 12 | 14 | 16
|  |  | 4 | 0.25 | 0.25 | 0.25 | 0.25 | 0.25 | 0.25 | 0.25 | 0.25 | 140 | 900 à 550
[6 empty] | 0.5 | 0.5 | 0.5 | 0.5 | 0.5 | 5 | 106 | 1200 à 900
|  |  | 8 |  |  | 0.2 | 0.2 | 0.2 | 0.2 | 0.2 | 0.2 | 138 | 600 à 430
[6 empty] | 0.4 | 0.4 | 0.4 | 0.4 | 0.4 | 0.4 | 105 | 900 à 650
Aciers Spéciaux pour traitement thermique
CC 10, CC 20, XC 10, XC 12, XC 18, XC 25, XC 32, XC 38, XC 42, CC 35, CC 45, XC 48, XC 50, XC 55, XC 65, XC 80, XC 100 | Brut de laminage ou Recuit ou Normalisé | 500 à 750 | Diamètre Fraise (mm) | 63 | 80 | 100 | 125 | 160 | 200 | 250 | 315
Nombre de dents
|  |  | Profondeur de passe (mm) | 5 | 6 | 7 | 8 | 10 | 12 | 14 | 16
|  |  | 4 | 0.25 | 0.25 | 0.25 | 0.25 | 0.25 | 0.25 | 0.25 | 0.25 | 131 | 800 à 550
[6 empty] | 0.5 | 0.5 | 0.5 | 0.5 | 0.5 | 5 | 99 | 1100 à 800
|  |  | 8 |  |  | 0.2 | 0.2 | 0.2 | 0.2 | 0.2 | 0.2 | 129 | 550 à 430
[6 empty] | 0.4 | 0.4 | 0.4 | 0.4 | 0.4 | 0.4 | 98 | 900 à 650
| Trempé et Revenu | 550 à 750 | Diamètre Fraise (mm) | 63 | 80 | 100 | 125 | 160 | 200 | 250 | 315
Nombre de dents
|  |  | Profondeur de passe (mm) | 5 | 6 | 7 | 8 | 10 | 12 | 14 | 16
|  |  | 4 | 0.2 | 0.2 | 0.2 | 0.2 | 0.2 | 0.2 | 0.2 | 0.2 | 113 | 550 à 360
[6 empty] | 0.4 | 0.4 | 0.4 | 0.4 | 0.4 | 0.4 | 86 | 750 à 550
|  |  | 8 |  |  | 0.16 | 0.16 | 0.16 | 0.16 | 0.16 | 0.16 | 111 | 400 à 280
[6 empty] | 0.32 | 0.32 | 0.32 | 0.32 | 0.32 | 0.32 | 84 | 600 à 430
| Trempé et Revenu | 750 à 950 | Diamètre Fraise (mm) | 63 | 80 | 100 | 125 | 160 | 200 | 250 | 315
Nombre de dents
|  |  | Profondeur de passe (mm) | 5 | 6 | 7 | 8 | 10 | 12 | 14 | 16
|  |  | 4 | 0.2 | 0.2 | 0.2 | 0.2 | 0.2 | 0.2 | 0.2 | 0.2 | 95 | 460 à 300
[6 empty] | 0.4 | 0.4 | 0.4 | 0.4 | 0.4 | 0.4 | 72 | 650 à 460
|  |  | 8 |  |  | 0.16 | 0.16 | 0.16 | 0.16 | 0.16 | 0.16 | 94 | 340 à 240
[6 empty] | 0.32 | 0.32 | 0.32 | 0.32 | 0.32 | 0.32 | 71 | 500 à 360
| Trempé et Revenu | 950 à 1200 | Diamètre Fraise (mm) | 63 | 80 | 100 | 125 | 160 | 200 | 250 | 315
Nombre de dents
|  |  | Profondeur de passe (mm) | 5 | 6 | 7 | 8 | 10 | 12 | 14 | 16
|  |  | 4 | 0.17 | 0.17 | 0.17 | 0.17 | 0.17 | 0.17 | 0.17 | 0.17 | 87 | 380 à 240
[6 empty] | 0.35 | 0.35 | 0.35 | 0.35 | 0.35 | 0.35 | 65 | 500 à 360
|  |  | 8 |  |  | 0.14 | 0.14 | 0.14 | 0.14 | 0.14 | 0.14 | 85 | 260 à 190
Matière Pïèce : Aciers Non Alliés |  |  | Opération : Surfaçage En Roulant | [10 empty] | Matière Outil
Désignation | Etat | Resistance R (N/mm²) | Avance par dent fz (mm) | [8 empty] | Vitesse de Coupe (m/mm) | Vitesse d'Avance (mm/mn) | ACIER RAPIDE
Aciers de Construction d'usage général | Brut de laminage ou Recuit ou Normalisé | 330 à 500 | Diamètre Fraise (mm) |  |  | 50 | 63 | 80 | 100 | 125 | 160
A 33, A34, E24, E24 (A 37), E 26 (A 42), E 30 ( A 47), E 36, A 50, A 60, A 70 |  |  |  | Nombre de dents
|  |  | Profondeur de passe (mm) |  |  | 8 | 8 | 10 | 10 | 12 | 14
|  |  | 2 | 0.11 | 0.12 | 0.14 | 0.16 | 0.18 | 0.22 | 0.25 | 0.28 | 29 | 190 à 220
|  |  | 4 | 0.08 | 0.09 | 0.11 | 0.12 | 0.14 | 0.16 | 0.18 | 0.22 | 29 | 140 à 180
|  |  | 6 | 0.07 | 0.08 | 0.09 | 0.11 | 0.12 | 0.14 | 0.16 | 0.18 | 29 | 120 à 150
|  |  | 8 |  |  | 0.08 | 0.09 | 0.11 | 0.12 | 0.14 | 0.16 | 29 | 120 à 130
Aciers Spéciaux pour traitement thermique
CC 10, CC 20, XC 10, XC 12, XC 18, XC 25, XC 32, XC 38, XC 42, CC 35, CC 45, XC 48, XC 50, XC 55, XC 65, XC 80, XC 100 | Brut de laminage ou Recuit ou Normalisé | 500 à 750 | Diamètre Fraise (mm) |  |  | 50 | 63 | 80 | 100 | 125 | 160
Nombre de dents
|  |  | Profondeur de passe (mm) |  |  | 8 | 8 | 10 | 10 | 12 | 14
|  |  | 2 | 0.1 | 0.11 | 0.13 | 0.15 | 0.17 | 0.2 | 0.22 | 0.25 | 29 | 170 à 200
|  |  | 4 | 0.07 | 0.08 | 0.1 | 0.11 | 0.13 | 0.15 | 0.17 | 0.2 | 29 | 120 à 160
|  |  | 6 | 0.06 | 0.07 | 0.08 | 0.09 | 0.11 | 0.12 | 0.14 | 0.16 | 29 | 100 à 130
|  |  | 8 |  |  | 0.07 | 0.08 | 0.1 | 0.11 | 0.13 | 0.15 | 29 | 100 à 120
| Trempé et Revenu | 550 à 750 | Diamètre Fraise (mm) |  |  | 50 | 63 | 80 | 100 | 125 | 160
Nombre de dents
|  |  | Profondeur de passe (mm) |  |  | 8 | 8 | 10 | 10 | 12 | 14
|  |  | 2 | 0.09 | 0.1 | 0.11 | 0.13 | 0.15 | 0.17 | 0.2 | 0.22 | 24 | 130 à 140
|  |  | 4 | 0.06 | 0.07 | 0.08 | 0.1 | 0.11 | 0.13 | 0.15 | 0.17 | 24 | 85 à 110
|  |  | 6 | 0.05 | 0.06 | 0.07 | 0.08 | 0.1 | 0.11 | 0.12 | 0.14 | 24 | 70 à 90
|  |  | 8 |  |  | 0.06 | 0.07 | 0.08 | 0.1 | 0.11 | 0.13 | 24 | 75 à 90
| Trempé et Revenu | 750 à 950 | Diamètre Fraise (mm) |  |  | 50 | 63 | 80 | 100 | 125 | 160
Nombre de dents
|  |  | Profondeur de passe (mm) |  |  | 8 | 8 | 10 | 10 | 12 | 14
|  |  | 2 | 0.07 | 0.08 | 0.09 | 0.1 | 0.12 | 0.13 | 0.15 | 0.18 | 20 | 80 à 100
|  |  | 4 | 0.05 | 0.06 | 0.07 | 0.08 | 0.09 | 0.1 | 0.11 | 0.13 | 20 | 60 à 70
|  |  | 6 |  |  | 0.06 | 0.06 | 0.07 | 0.09 | 0.1 | 0.11 | 20 | 60
|  |  | 8 |  |  |  |  | 0.07 | 0.08 | 0.09 | 0.1 | 20 | 50 à 55